## Nd; Luft
Magnetkreis Scheibengenerator
auszufüllende Felder sind
| My_0 | 1.257e-06 | Vs/Am
Magnetlänge | L_m | 60 | mm | siehe Konstruktion bzw. Vorgabe
|  | 0.06 | m
|  |  |  | Anzahl | gesamt |  | Flussdichte B | Bemerkung
| Magnete | [5 empty] | Vs/m² (T)
Koerzitivfeldstärke | bHc | 950 | kA/m |  |  |  |  | NdFeBr H40
Magnethöhe | l_m | 20 | mm
|  | 0.02 | m
Remanenz | Br | 1.28 | T
| My_rel | 1.071892
anzusetzende Breite | b_M | 15 | mm |  |  |  |  | 1/2 Magnetbreite
|  | 0.015 | m
Querschnitt | A_m | 0.0009 | m² |  |  |  | 0.8502091 | Arbeitspunkt
magnet. Leerlaufsp. | MMK | 19000 | A | 4 | 76000 | A
magnet. Spannung | Vm | 6379.709 | A | 4 | 25518.83 | A |  | Arbeitspunkt
Feldstärke | H | 318.9854 | kA/m |  |  |  |  | Arbeitspunkt
magnet. Widerstände
| Rmi: | Ri_Magnet
magnet. Länge | l_m | 20 | mm
|  | 0.02 | m
anzusetzende Breite | b_M | 15 | mm |  |  |  |  | Halbbreite
|  | 0.015 | m
Querschnitt | A_M | 0.0009 | m² |  |  |  | 0.8502091
| My_rel | 1.071892
| R | 16493055.6 | A/Vs | 4 | 65972222.2 | A/Vs
| R1: | Rückverbindung
wirksame Breite | wB | 40 | mm |  |  |  |  | s.Konstruktion
magnet. Länge | l_R | 52
|  | 0.052 | m
Dicke | b_R | 12 | mm
|  | 0.012 | m
Querschnitt | A_R | 0.00072 | m² |  |  |  | 1.062761
| My_rel | 100 | [5 empty] | Baustahl
| R | 574560.2 | A/Vs | 2 | 1149120.5 | A/Vs
| R2: | wahrer Luftspalt
magnet. Länge | l_R | 1.5 | mm
|  | 0.0015 | m
anzusetzende Breite | b_R | 14 | mm
|  | 0.014 | m | [5 empty] | Kurzauswertung:
Querschnitt | A_R | 0.00084 | m² |  |  |  | 0.9109383
| My_rel | 1 | [5 empty] | Luft | 6 mm Dicke Rückverbindung reichen nicht
| R | 1420616.0 | A/Vs | 4 | 5682463.9 | A/Vs
My_rel für Rückverbindung 50 bis 4000: B in Spule ändert sich nur wenig
| R3: | Spulenkern
magnet. Länge | l_R | 14 | mm | [5 empty] | B in Spule ca. 10 % geringer als über Tool Scheibengenerator_Berechnung V1.7
|  | 0.014 | m
anzusetzende Breite | b_R | 14 | mm
|  | 0.014 | m
Querschnitt | A_R | 0.00084 | m² |  |  |  | 0.9109383
| My_rel | 1 | [5 empty] | Epoxid/Luft
| R | 13259082.5 | A/Vs | 2 | 26518164.9 | A/Vs
| Summe R |  |  |  | 99321971.6 | A/Vs
magnetischer Fluss | Phi |  |  |  | 0.0007651882 | Vs |  | 1/2 Querschnitt!
Spannungsfall üb. R | Vr |  |  |  | 25518.83
Note on H38: Georgi: nicht wesentlich > 1 werden lassen, da keine Daten

## Nd; Fe-Pulver
Magnetkreis Scheibengenerator
auszufüllende Felder sind
| My_0 | 1.257e-06 | Vs/Am
Magnetlänge | L_m | 60 | mm | siehe Konstruktion bzw. Vorgabe
|  | 0.06 | m
|  |  |  | Anzahl | gesamt |  | Flussdichte B | Bemerkung
| Magnete | [5 empty] | Vs/m² (T)
Koerzitivfeldstärke | bHc | 950 | kA/m |  |  |  |  | NdFeBr H40
Magnethöhe | l_m | 10 | mm
|  | 0.01 | m
Remanenz | Br | 1.28 | T
| My_rel | 1.071892
anzusetzende Breite | b_M | 15 | mm |  |  |  |  | 1/2 Magnetbreite
|  | 0.015 | m
Querschnitt | A_m | 0.0009 | m² |  |  |  | 0.9971421 | Arbeitspunkt
magnet. Leerlaufsp. | MMK | 9500 | A | 4 | 38000 | A
magnet. Spannung | Vm | 2099.336 | A | 4 | 8397.344 | A |  | Arbeitspunkt
Feldstärke | H | 209.9336 | kA/m |  |  |  |  | Arbeitspunkt
magnet. Widerstände
| Rmi: | Ri_Magnet
magnet. Länge | l_m | 10 | mm
|  | 0.01 | m
anzusetzende Breite | b_M | 15 | mm |  |  |  |  | Halbbreite
|  | 0.015 | m
Querschnitt | A_M | 0.0009 | m² |  |  |  | 0.9971421
| My_rel | 1.071892
| R | 8246527.8 | A/Vs | 4 | 32986111.1 | A/Vs
| R1: | Rückverbindung
wirksame Breite | wB | 40 | mm |  |  |  |  | s.Konstruktion
magnet. Länge | l_R | 54
|  | 0.054 | m
Dicke | b_R | 14 | mm
|  | 0.014 | m
Querschnitt | A_R | 0.00084 | m² |  |  |  | 1.068367
| My_rel | 100 | [5 empty] | Baustahl
| R | 511421.8 | A/Vs | 2 | 1022843.5 | A/Vs
| R2: | wahrer Luftspalt
magnet. Länge | l_R | 1.5 | mm
|  | 0.0015 | m
anzusetzende Breite | b_R | 14 | mm
|  | 0.014 | m | [5 empty] | Kurzauswertung:
Querschnitt | A_R | 0.00084 | m² |  |  |  | 1.068367
| My_rel | 1 | [5 empty] | Luft | Ferromagnetikum in Spulen mit nur My_rel ab 10 bringen ca. 30% mehr B
| R | 1420616.0 | A/Vs | 4 | 5682463.9 | A/Vs |  |  | bei halber Magnethöhe !
| R3: | Spulenkern | [6 empty] | etwas dickere Rückverbindung bei Baustahl sinnvoll
magnet. Länge | l_R | 14 | mm
|  | 0.014 | m | [5 empty] | My_rel für Rückverbindung 50 bis 4000: B in Spule ändert sich nur wenig
anzusetzende Breite | b_R | 14 | mm
|  | 0.014 | m | [5 empty] | wahren Luftspalt möglichst verringern
Querschnitt | A_R | 0.00084 | m² |  |  |  | 1.068367
| My_rel | 10 | [5 empty] | Fe_Pulverkern
| R | 1325908.2 | A/Vs | 2 | 2651816.5 | A/Vs
| Summe R |  |  |  | 42343235.0 | A/Vs
magnetischer Fluss | Phi |  |  |  | 0.0008974279 | Vs |  | 1/2 Querschnitt!
Spannungsfall üb. R | Vr |  |  |  | 8397.344
Note on H38: Georgi: nicht wesentlich > 1 werden lassen, da keine Daten

## Nd; Fe-Pulver- Achsialkraft
Achsiale Kraft bei Montage (nur 1 Magnetscheibe und Stator)
auszufüllende Felder sind
| My_0 | 1.257e-06 | Vs/Am
Magnetlänge | L_m | 60 | mm | siehe Konstruktion bzw. Vorgabe
|  | 0.06 | m
|  |  |  | Anzahl | gesamt |  | Flussdichte B | Bemerkung
| Magnete | [5 empty] | Vs/m² (T)
Koerzitivfeldstärke | bHc | 950 | kA/m |  |  |  |  | Ferrit Y 30
Magnethöhe | l_m | 10 | mm
|  | 0.01 | m
Remanenz | Br | 1.28 | T
| My_rel | 1.071892
anzusetzende Breite | b_M | 15 | mm |  |  |  |  | 1/2 Magnetbreite
|  | 0.015 | m
Querschnitt | A_m | 0.0009 | m² |  |  |  | 0.3389994 | Arbeitspunkt
magnet. Leerlaufsp. | MMK | 9500 | A | 2 | 19000 | A |  | eine Magnetplatte
magnet. Spannung | Vm | 6983.989 | A | 2 | 13967.98 | A |  | Arbeitspunkt
Feldstärke | H | 698.3989 | kA/m |  |  |  |  | Arbeitspunkt
magnet. Widerstände
| Rmi: | Ri_Magnet
magnet. Länge | l_m | 10 | mm
|  | 0.01 | m
anzusetzende Breite | b_M | 15 | mm |  |  |  |  | Halbbreite
|  | 0.015 | m
Querschnitt | A_M | 0.0009 | m² |  |  |  | 0.3389994
| My_rel | 1.071892
| R | 8246527.8 | A/Vs | 2 | 16493055.6 | A/Vs
| R1: | Rückverbindung
wirksame Breite | wB | 40 | mm |  |  |  |  | s.Konstruktion
magnet. Länge | l_R | 54
|  | 0.054 | m
Dicke | b_R | 14 | mm
|  | 0.014 | m
Querschnitt | A_R | 0.00084 | m² |  |  |  | 0.3632136
| My_rel | 100 | [5 empty] | Baustahl
| R | 511421.8 | A/Vs | 1 | 511421.8 | A/Vs
| R2: | wahrer Luftspalt
magnet. Länge | l_R | 1.5 | mm
|  | 0.0015 | m
anzusetzende Breite | b_R | 14 | mm
|  | 0.014 | m | [5 empty] | Kurzauswertung:
Querschnitt | A_R | 0.00084 | m² |  |  |  | 0.3632136
| My_rel | 1 | [5 empty] | Luft
| R | 1420616.0 | A/Vs | 2 | 2841232.0 | A/Vs
| R3: | Spulenkern
magnet. Länge | l_R | 14 | mm
|  | 0.014 | m
anzusetzende Breite | b_R | 14 | mm
|  | 0.014 | m
Querschnitt | A_R | 0.00084 | m² |  |  |  | 0.3632136
| My_rel | 10 | [5 empty] | Fe_Pulverkern
| R | 1325908.2 | A/Vs | 2 | 2651816.5 | A/Vs
| R1L: | Rückverbindung_Luft | [5 empty] | k. 2. Magnetplatte
wirksame Breite | wB | 40 | mm
magnet. Länge | l_R | 60
|  | 0.06 | m
Dicke | b_R | 20 | mm |  |  |  |  | geschätzt
|  | 0.02 | m
Querschnitt | A_R | 0.0012 | m² |  |  |  | 0.2542496
| My_rel | 1 | [5 empty] | Luft
| R | 39777247.4 | A/Vs | 1 | 39777247.4 | A/Vs
| Summe R |  |  |  | 62274773.2 | A/Vs
magnetischer Fluss | Phi |  |  |  | 0.0003050995 | Vs |  | 1/2 Querschnitt!
Spannungsfall üb. R | Vr |  |  |  | 13967.98 |  |  | Überprüfung F19
Kraft auf Luftspalt | F | 44.07967 | N |  |  |  |  | 1/2 Magnetseite | // F=B²*A/(2*My_0) //
Anzahl Magneten | n | 12
Achsialkraft | Fa | 528.956 | N
Note on H38: Georgi: nicht wesentlich > 1 werden lassen, da keine Daten
R1L

## Halbmagnet Nd; Fe-Pulver
Magnetkreis Scheibengenerator |  |  | nur 1 Magnetscheibe, luftspaltreduziert
auszufüllende Felder sind
| My_0 | 1.257e-06 | Vs/Am
Magnetlänge | L_m | 60 | mm | siehe Konstruktion bzw. Vorgabe
|  | 0.06 | m
|  |  |  | Anzahl | gesamt |  | Flussdichte B | Bemerkung
| Magnete | [5 empty] | Vs/m² (T)
Koerzitivfeldstärke | bHc | 950 | kA/m |  |  |  |  | NdFeBr H40
Magnethöhe | l_m | 10 | mm
|  | 0.01 | m
Remanenz | Br | 1.28 | T
| My_rel | 1.071892
anzusetzende Breite | b_M | 15 | mm |  |  |  |  | 1/2 Magnetbreite
|  | 0.015 | m
Querschnitt | A_m | 0.0009 | m² |  |  |  | 0.9251334 | Arbeitspunkt
magnet. Leerlaufsp. | MMK | 9500 | A | 2 | 19000 | A
magnet. Spannung | Vm | 2633.776 | A | 2 | 5267.551 | A |  | Arbeitspunkt
Feldstärke | H | 263.3776 | kA/m |  |  |  |  | Arbeitspunkt
magnet. Widerstände
| Rmi: | Ri_Magnet
magnet. Länge | l_m | 10 | mm
|  | 0.01 | m
anzusetzende Breite | b_M | 15 | mm |  |  |  |  | Halbbreite
|  | 0.015 | m
Querschnitt | A_M | 0.0009 | m² |  |  |  | 0.9251334
| My_rel | 1.071892
| R | 8246527.8 | A/Vs | 2 | 16493055.6 | A/Vs
| R1: | Rückverbindung
wirksame Breite | wB | 40 | mm |  |  |  |  | s.Konstruktion
magnet. Länge | l_R | 54
|  | 0.054 | m
Dicke | b_R | 14 | mm
|  | 0.014 | m
Querschnitt | A_R | 0.00084 | m² |  |  |  | 0.9912143
| My_rel | 100 | [5 empty] | Baustahl
| R | 511421.8 | A/Vs | 2 | 1022843.5 | A/Vs
| R2: | wahrer Luftspalt
magnet. Länge | l_R | 0.7 | mm
|  | 0.0007 | m
anzusetzende Breite | b_R | 14 | mm
|  | 0.014 | m | [5 empty] | Kurzauswertung:
Querschnitt | A_R | 0.00084 | m² |  |  |  | 0.9912143
| My_rel | 1 | [5 empty] | Luft | Ferromagnetikum in Spulen mit nur My_rel ab 10 bringen ca. 30% mehr B
| R | 662954.1 | A/Vs | 4 | 2651816.5 | A/Vs |  |  | bei halber Magnethöhe !
| R3: | Spulenkern | [6 empty] | etwas dickere Rückverbindung bei Baustahl sinnvoll
magnet. Länge | l_R | 14 | mm
|  | 0.014 | m | [5 empty] | My_rel für Rückverbindung 50 bis 4000: B in Spule ändert sich nur wenig
anzusetzende Breite | b_R | 14 | mm
|  | 0.014 | m | [5 empty] | wahren Luftspalt möglichst verringern
Querschnitt | A_R | 0.00084 | m² |  |  |  | 0.9912143
| My_rel | 10 | [5 empty] | Fe_Pulverkern
| R | 1325908.2 | A/Vs | 2 | 2651816.5 | A/Vs
| Summe R |  |  |  | 22819532.0 | A/Vs
magnetischer Fluss | Phi |  |  |  | 0.0008326201 | Vs |  | 1/2 Querschnitt!
Spannungsfall üb. R | Vr |  |  |  | 5267.551
Note on H38: Georgi: nicht wesentlich > 1 werden lassen, da keine Daten

## Ferrit; Fe-Pulver
Magnetkreis Scheibengenerator
auszufüllende Felder sind
| My_0 | 1.257e-06 | Vs/Am
Magnetlänge | L_m | 60 | mm | siehe Konstruktion bzw. Vorgabe
|  | 0.06 | m
|  |  |  | Anzahl | gesamt |  | Flussdichte B | Bemerkung
| Magnete | [5 empty] | Vs/m² (T)
Koerzitivfeldstärke | bHc | 190 | kA/m |  |  |  |  | Ferrit Y 30
Magnethöhe | l_m | 30 | mm
|  | 0.03 | m
Remanenz | Br | 0.38 | T
| My_rel | 1.59109
anzusetzende Breite | b_M | 15 | mm |  |  |  |  | 1/2 Magnetbreite
|  | 0.015 | m
Querschnitt | A_m | 0.0009 | m² |  |  |  | 0.3042697 | Arbeitspunkt
magnet. Leerlaufsp. | MMK | 5700 | A | 4 | 22800 | A
magnet. Spannung | Vm | 1135.954 | A | 4 | 4543.817 | A |  | Arbeitspunkt
Feldstärke | H | 37.86514 | kA/m |  |  |  |  | Arbeitspunkt
magnet. Widerstände
| Rmi: | Ri_Magnet
magnet. Länge | l_m | 30 | mm
|  | 0.03 | m
anzusetzende Breite | b_M | 15 | mm |  |  |  |  | Halbbreite
|  | 0.015 | m
Querschnitt | A_M | 0.0009 | m² |  |  |  | 0.3042697
| My_rel | 1.59109
| R | 16666666.7 | A/Vs | 4 | 66666666.7 | A/Vs
| R1: | Rückverbindung
wirksame Breite | wB | 40 | mm |  |  |  |  | s.Konstruktion
magnet. Länge | l_R | 45
|  | 0.045 | m
Dicke | b_R | 5 | mm
|  | 0.005 | m
Querschnitt | A_R | 0.0003 | m² |  |  |  | 0.9128092
| My_rel | 100 | [5 empty] | Baustahl
| R | 1193317.4 | A/Vs | 2 | 2386634.8 | A/Vs
| R2: | wahrer Luftspalt
magnet. Länge | l_R | 1.5 | mm
|  | 0.0015 | m
anzusetzende Breite | b_R | 14 | mm
|  | 0.014 | m | [5 empty] | Kurzauswertung:
Querschnitt | A_R | 0.00084 | m² |  |  |  | 0.3260033
| My_rel | 1 | [5 empty] | Luft | Größere Magnethöhe erschien sinnvoll
| R | 1420616.0 | A/Vs | 4 | 5682463.9 | A/Vs
Rückverbindung kann viel dünner sein
| R3: | Spulenkern
magnet. Länge | l_R | 45 | mm | [5 empty] | My_rel für Rückverbindung 50 bis 4000: B in Spule ändert sich nur wenig
|  | 0.045 | m
anzusetzende Breite | b_R | 14 | mm | [5 empty] | Spule kann wesentlich dicker sein, um nötige Mehrwindungszahl unter zu bringen,
|  | 0.014 | m | [5 empty] | größerer System-Durchmesser erscheint aber sinnvoll
Querschnitt | A_R | 0.00084 | m² |  |  |  | 0.3260033
| My_rel | 10 | [5 empty] | Fe_Pulverkern | wahren Luftspalt möglichst verringern
| R | 4261847.9 | A/Vs | 2 | 8523695.9 | A/Vs
dann My_rel von Spulenkern ab 20 sinnvoll
| Summe R |  |  |  | 83259461.3 | A/Vs
magnetischer Fluss | Phi |  |  |  | 0.0002738428 | Vs |  | 1/2 Querschnitt!
Spannungsfall üb. R | Vr |  |  |  | 4543.817
Note on H38: Georgi: nicht wesentlich > 1 werden lassen, da keine Daten

## Ferrit; Fe-Pulver- Achsialkraft
Achsiale Kraft bei Montage (nur 1 Magnetscheibe und Stator)
auszufüllende Felder sind
| My_0 | 1.257e-06 | Vs/Am
Magnetlänge | L_m | 60 | mm | siehe Konstruktion bzw. Vorgabe
|  | 0.06 | m
|  |  |  | Anzahl | gesamt |  | Flussdichte B | Bemerkung
| Magnete | [5 empty] | Vs/m² (T)
Koerzitivfeldstärke | bHc | 190 | kA/m |  |  |  |  | Ferrit Y 30
Magnethöhe | l_m | 30 | mm
|  | 0.03 | m
Remanenz | Br | 0.38 | T
| My_rel | 1.59109
anzusetzende Breite | b_M | 15 | mm |  |  |  |  | 1/2 Magnetbreite
|  | 0.015 | m
Querschnitt | A_m | 0.0009 | m² |  |  |  | 0.1478562 | Arbeitspunkt
magnet. Leerlaufsp. | MMK | 5700 | A | 2 | 11400 | A |  | eine Magnetplatte
magnet. Spannung | Vm | 3482.157 | A | 2 | 6964.314 | A |  | Arbeitspunkt
Feldstärke | H | 116.0719 | kA/m |  |  |  |  | Arbeitspunkt
magnet. Widerstände
| Rmi: | Ri_Magnet
magnet. Länge | l_m | 30 | mm
|  | 0.03 | m
anzusetzende Breite | b_M | 15 | mm |  |  |  |  | Halbbreite
|  | 0.015 | m
Querschnitt | A_M | 0.0009 | m² |  |  |  | 0.1478562
| My_rel | 1.59109
| R | 16666666.7 | A/Vs | 2 | 33333333.3 | A/Vs
| R1: | Rückverbindung
wirksame Breite | wB | 40 | mm |  |  |  |  | s.Konstruktion
magnet. Länge | l_R | 45
|  | 0.045 | m
Dicke | b_R | 5 | mm
|  | 0.005 | m
Querschnitt | A_R | 0.0003 | m² |  |  |  | 0.4435686
| My_rel | 100 | [5 empty] | Baustahl
| R | 1193317.4 | A/Vs | 1 | 1193317.4 | A/Vs
| R2: | wahrer Luftspalt
magnet. Länge | l_R | 1.5 | mm
|  | 0.0015 | m
anzusetzende Breite | b_R | 14 | mm
|  | 0.014 | m | [5 empty] | Kurzauswertung:
Querschnitt | A_R | 0.00084 | m² |  |  |  | 0.1584174
| My_rel | 1 | [5 empty] | Luft
| R | 1420616.0 | A/Vs | 2 | 2841232.0 | A/Vs
| R3: | Spulenkern
magnet. Länge | l_R | 45 | mm
|  | 0.045 | m
anzusetzende Breite | b_R | 14 | mm
|  | 0.014 | m
Querschnitt | A_R | 0.00084 | m² |  |  |  | 0.1584174
| My_rel | 10 | [5 empty] | Fe_Pulverkern
| R | 4261847.9 | A/Vs | 2 | 8523695.9 | A/Vs
| R1L: | Rückverbindung_Luft | [5 empty] | k. 2. Magnetplatte
wirksame Breite | wB | 40 | mm
magnet. Länge | l_R | 60
|  | 0.06 | m
Dicke | b_R | 20 | mm |  |  |  |  | geschätzt
|  | 0.02 | m
Querschnitt | A_R | 0.0012 | m² |  |  |  | 0.1108921
| My_rel | 1 | [5 empty] | Luft
| R | 39777247.4 | A/Vs | 1 | 39777247.4 | A/Vs
| Summe R |  |  |  | 85668826.0 | A/Vs
magnetischer Fluss | Phi |  |  |  | 0.0001330706 | Vs |  | 1/2 Querschnitt!
Spannungsfall üb. R | Vr |  |  |  | 6964.314 |  |  | Überprüfung F19
Kraft auf Luftspalt | F | 8.385318 | N |  |  |  |  | 1/2 Magnetseite | // F=B²*A/(2*My_0) //
Anzahl Magneten | n | 12
Achsialkraft | Fa | 100.6238 | N
Note on H38: Georgi: nicht wesentlich > 1 werden lassen, da keine Daten
R1L